## NFI Sample&Brand Sheet
SN# | Item | Description Item | التوصيف | Brand Name | Country Of Origin | Sample required to be submited with the Bid | Note As following "example picture" Sample are required to be submitted with the bid
Bidder must offer the whole of the quantity or quantities indicated for each Group in each Lot. Bids for part of a group will not be considered
1 | Cooking pot | Capacity: 7 Litres min. total inner volume. Material: Nikal Stainless. Diameter: Min. 25 cm, max 28 cm internal diameter. Thickness: Min. 0.8 mm in the center of the bottom and min. 0.6 mm at 20 mm from the top of the wall (aluminium min. 1.75 mm). Handles: 2 stainless steel handles, attached with strong rivets, rivets must not leak, bent upward to allow a hanging bar of 10 mm to pass through (aluminium handles for aluminium pots) Handles to resist to 20 kg load in the normal usage position. Rivets must be leaking-proof. Lid: The 2.5 L frying pan should be designed to fit properly into the 7 L cooking pot. Finish: No sharp edges, food grade surface finish Net weight: minimum 0.60 Kg including lid | حلة الطبخ الىسعة: 7 لترات كحد أدنى. القطر الداخلي الكلي السمك: 0.8 مم على الأقل في منتصف القاع و 0.6 دقيقة عند 20 مم من أعلى الجدار (النيكل بحد أدنى 1.75 مم) المقابض: مقابض من النيكل المقاوم للصدأ متصلة بمسامير خيطية ، ويجب ألا تتسرب المسامير ، وتثني لأعلى للسماح بقضيب معلق يبلغ 10 مم بالمرور. مقابض لمقاومة حمولة 20 كجم في وضع الاستخدام العادي. الغطاء: يجب تصميم مقلاة 2.5 مم لتر بحيث تتلاءم بشكل صحيح مع قدر الطهي بسعة 7 لترات التشطيبات: لا توجد حواف حادة ، إنهاء سطح بدرجة الطعام الوزن الصافي: 0.60 كجم شاملاً الغطاء |  |  | Yes
2 | Frying pan | Capacity: Min. 2.5 Litres total inner volume. Material: Stainless steel ( Tifal) Thickness: Min. 0.8 mm in the center of the bottom. Handle: 1 detachable stainless steel( wooden cover)lhandle. Handle to resist 10 kg load in a normal usage position. Finish: No sharp edges, food grade surface finish. | السعة: 2.5 لتر كحد أدنى عمود داخلي المواد: الفولاذ المقاوم للصدأ أو الألومنيوم القطر: مُكيَّف ليكون بمثابة غطاء لوعاء الطهي سعة 7 لترات السمك: 0.8 مم على الأقل في وسط القاع هانلي: 2 مقبض غير قابل للفصل. مقبض لمقاومة حمولة 10 كجم في وضع الاستخدام العادي لا توجد حواف حادة ، إنهاء سطح بدرجة الطعام |  |  | Yes
3 | Wooden cooking spoon | Type: Good strong quality Material: Hard wood. Thickness: 10 mm diameter min. for the handle. Length: Min. 30 cm. Finish: No sharp edges, smooth finish, no chips, no knots, food grade surface finish. | النوع: نوعية جيدة وقوية المادة: خشب صلب. السمك: قطرها 10 ملم كحد أدنى. للمقبض. الطول: 30 سم. النهاية: لا توجد حواف حادة ، لمسة نهائية ناعمة ، لا رقائق ، لا عقدة ، الانتهاء من سطح درجة الغذاء |  |  | Yes
4 | Kitchen knife | Type: stainless steel, with wooden handle, Sharp edges Size: 8" Material: Stainless steel blade. Resistamce: Must resist a weight of 4kg, applied at the middle of the item. Handle: Wood, strong durable fixation. Thickness: Blade min. 1.5 mm, measured at the middle of the blade. Length: Min. 8" usable blade. Finish: No sharp edges apart from the cutting edge, food grade surface Net weight: minimum 0.05 kg | النوع: فولاذ مقاوم للصدأ ، بمقبض خشبي ، بحواف حادة الحجم: 8 "" المادة: شفرة من الفولاذ المقاوم للصدأ. مقاومة: يجب أن تقاوم وزنًا يبلغ 4 كجم ، يتم وضعه في منتصف العنصر. المقبض: خشب ، تثبيت قوي ومتين. سمك: شفرة 1.5 مم ، مقاسة في منتصف النصل. الطول: 8 "" شفرة قابلة للاستخدام. النهاية: لا توجد حواف حادة بصرف النظر عن حافة القطع وسطح الطعام الوزن الصافي: 0.05 كجم على الأقل |  |  | Yes
5 | Serving plate | Type: Stainless steel Size: 32 cm Thickness: Min. 0.5 mm in the center of the bottom. Finish: No sharp edges, food grade surface finish Net weight: minimum 0.20 kg | النوع: ستانلس ستيل المقاس: 32 سم سمك: دقيقة. 0.5 ملم في وسط القاع.لا توجد حواف حادة ، إنهاء سطح بدرجة الطعام الوزن الصافي: الحد الأدنى 0.20 كجم |  |  | Yes
6 | Serving spoon | Capacity: 100 ml minimum Resistamce: Must resist a weight of 4kg, applied at the middle of the item.. Material: Stainless steel. Length: 30cm minimum. Thickness: Min. 1mm in the center of the scoop. Handle: Securely welded, or in one piece. Handle to resist to 1kg pulling. Flat handle with a hole. Finish: No sharp edges, food grade surface finish. Net weight: minimym 0.10 kg | السعة: 100 مل كحد أدنى مقاومة: يجب أن تقاوم وزنًا يبلغ 4 كجم ، يتم وضعه في منتصف العنصر .. المواد: الفولاذ المقاوم للصدأ. الطول: 30 سم كحد أدنى. سمك: دقيقة. 1 مم في وسط المغرفة. المقبض: ملحوم بإحكام ، أو قطعة واحدة. مقبض لمقاومة سحب 1 كجم. مقبض مسطح بفتحة. النهاية: لا توجد حواف حادة ، إنهاء سطح بدرجة الطعام. الوزن الصافي: 0.10 كجم على الأقل |  |  | Yes
7 | Tabel spoon | Capacity: Min. 10 ml. Material: One-piece stainless steel, solid. Resistance: Must resist a weight of 4kg, applied at the middle of the item. Length: Min. 17 cm. Thickness: Min. 1 mm in the center of the scoop. Finish: No sharp edges, food grade surface finish. | السعة: 10 مللي كحد أدنى. المواد: الفولاذ المقاوم للصدأ قطعة واحدة ، صلبة. المقاومة: يجب أن تقاوم وزنًا يبلغ 4 كجم ، مطبقًا في منتصف العنصر. الطول: 17 سم. سمك: دقيقة. 1 ملم في وسط المغرفة. النهاية: لا توجد حواف حادة ، إنهاء سطح بدرجة الطعام |  |  | Yes
8 | Water cup with handle | Capacity: Min. 0.3 Litres. Material: Stainless steel Thickness: Min. 0.5 mm in the bottom and 0.4 mm at 20 mm from the top of the wall. (for stainless steel) Handle: Securely welded. Handle to resist to 1 kg pulling. Finish: No sharp edges, food grade surface finish. Net weight: minimum 0.10 kg | السعة: 0.3 لتر كحد أدنى. المواد: الفولاذ المقاوم للصدأ سماكة: دقيقة. 0.5 ملم في القاع و 0.4 مم عند 20 مم من أعلى الحائط. (للصلب المقاوم للصدأ) المقبض: ملحوم بإحكام. مقبض للمقاومة سحب إلى 1 كجم. النهاية: لا توجد حواف حادة ، إنهاء سطح بدرجة الطعام. الوزن الصافي: 0.10 كجم على الأقل |  |  | Yes
9 | Serving bowl | Capacity: 100 ml minimum Resistance: Must resist a weight of 4kg, applied at the middle of the item.. Material: Stainless steel. Length: 30cm minimum. Thickness: Min. 1mm in the center of the scoop. Handle: Securely welded, or in one piece. Handle to resist to 1kg pulling. Flat handle with a hole. Finish: No sharp edges, food grade surface finish. Net weight: minimym 0.10 kg | السعة: 100 مل كحد أدنى مقاومة: يجب أن تقاوم وزنًا يبلغ 4 كجم ، يتم وضعه في منتصف العنصر .. المواد: الفولاذ المقاوم للصدأ. الطول: 30 سم كحد أدنى. سمك: دقيقة. 1 مم في وسط المغرفة. المقبض: ملحوم بإحكام ، أو قطعة واحدة. مقبض لمقاومة سحب 1 كجم. مقبض مسطح بفتحة. النهاية: لا توجد حواف حادة ، إنهاء سطح بدرجة الطعام. الوزن الصافي: 0.10 كجم على الأقل |  |  | Yes
10 | Blanket | Type: Thermal smooth woolen blanket Color : Grey / Brown Size : 150 x 200 cm. Weight : 570 to 1000 gsm. Make : Woven,dry raised both sides. Thermal Resistence : 2.5 TOG - 4 TOG Content ISO 1833 on dry weight : 50% Wool fibres and 80% Wool fibers Thickness ISO 5084 : 4 mm - 6 mm. Shrinkage maxi IDO 6330 : Max. 5% warp and weft after 3 consecutive wash. Weight loss after washing : Max. 5% warp and weft after 3 consecutive wash. Finish : stitched or hemmed on 4 sides. Tensile Strength : 250N warp and weft minimum. Organoleptic Test : No bad smell, not irritating to the skin, no dust. Resistance Test : No ignition to cigratte, No ignition to Flame. Net weight: minimum 1.85 kg | النوع: بطانية صوفية حرارية اللون: رمادي / بني المقاس: 150 × 200 سم. الوزن: 570 إلى 1000 جم. الصنع: منسوج وجاف مرتفع من الجانبين. المقاومة الحرارية: 2.5 توغ - 4 توغ محتوى ISO 1833 على الوزن الجاف: 50٪ ألياف صوف و 80٪ ألياف الصوف السمك ISO 5084: 4 مم - 6 مم. انكماش ماكسي IDO 6330: ماكس. 5٪ الاعوجاج واللحمة بعد 3 يغسل متتالي. فقدان الوزن بعد الغسيل: ماكس. 5٪ الاعوجاج واللحمة بعد 3 غسل متتالي. النهاية: مخيط أو مطوق من 4 جوانب. قوة الشد: 250N الاعوجاج واللحمة الدنيا. اختبار حسي: لا رائحة كريهة ، لا تهيج الجلد ، لا غبار. اختبار المقاومة: لا اشتعال للسيجرات ، لا اشتعال للهب. الوزن الصافي: 1.85 كجم على الأقل |  |  | Yes
11 | Sleeping mat | Type: Plastic All the edges are secured either with a woven, bias binding tope with stitches, zig-zag type, through the fabric of the mat Quality: good with strong edges Size: 300 X 178 cm | النوع: بلاستيك جميع الحواف مؤمنة إما بجزء علوي منسوج ومنحاز مع غرز ، من النوع المتعرج ، من خلال نسيج الحصيرة الجودة: جيدة مع حواف قوية الحجم: 300 × 178 سم " |  |  | Yes
12 | Plastic sheet | Type: Tarpaulin with Blue strips and eyelets, waterproof, rotproof and UV-resistant Reinforced plastic tarpaulin, Made of woven high density black polyethylene (HDPE) fibers, warp x weft, laminated on both sides with low density polyethylene (LDPE) coating Colour: White Size:4.00 x 6.00 m ±1% Net Weight: minimum 2.70 kg | النوع: مشمع ذو شرائط وثقوب زرقاء ، مقاوم للماء ، ومقاوم للعفن ومقاوم للأشعة فوق البنفسجية ، مصنوع من ألياف البولي إيثيلين الأسود عالية الكثافة ، السداء × اللحمة ، مغلف على كلا الجانبين بطبقة من البولي إيثيلين منخفض الكثافة اللون: أبيض الحجم: 4.00 × 6.00 م ± 1٪ الوزن الصافي: 2.70 كجم كحد أدنى التعبئة: 5 قطع لكل طرد |  |  | Yes
13 | Jarrycan | Type: Plastic Capacity: 20 Liters Weight: 180 gram Average Thickness: 0.6mm and minimum corner thickness 0.5 mmInner diameter of Cap: Minimum 30 mm Material: Manufactured of food grade LDPE should not contain toxic elements" | النوع: بلاستيك السعة: 20 لتر ,الوزن: 180 جرام ,متوسط ​​السمك: 0.6 مم وسمك الركن الأدنى 0.5 مم ,القطر الداخلي للغطاء: لا تقل عن 30 مم ,المادة: يجب أن تصنع من مادة البولي إثيلين المنخفض الكثافة لا تحتوي على عناصر سامة |  |  | Yes
15 | Bag/sack | Capacity: 100 Kg Material: Polypropylene Color: White Pattern: Plain Donner & DRC logo | السعة: 100 كجم الخامة: بولي بروبيلين اللون الابيض النمط: عادي |  |  | Yes